## Table 1
АКРИЛОВЫЕ СМОЛЫ Kempro Kimyasal Mad. ve Dış. Tic. A.Ş. (Турция)
ОСНОВНЫЕ СВОЙСТВА & ОБЛАСТИ ПРИМЕНЕНИЯ
Продукт | С.О. % ±2 | Растворитель | OH%(на сух.) | Основные свойства | Области применения | Аналоги
Функциональные акриловые смолы
KROLAC 203 SS 60 | 60 | Бутилацетат | 38 | -бесцветный -быстрая сушка -Хорошая адгезия на металле, дереве, пластике, акриловых автопокрытиях, полиэфирных подложках - гибкость и устойчивость к хим и УФ воздействию | -быстрая сушка прозрачных автопокрытий и сплошных цветных -2K покрытия по дереву, пластики и основная промышленность | Setalux 1192 SS 60 DESMOPHEN 760 BA/X
KROLAC 209 SS 70 | 70 | Бутилацетат | 43 | -бесцветный -высокий блеск и эластичность -хорошая адгезия к металлу, пласти- кам, акриловым автопокрытиям и полиэфирным покрытиям -устойчивость к хим воздействию -высокая УФ стойкость | - прозрачные автопокрытия и сплошный цветные -2K покрытия по дереву, пластики и основная промышленность | Setalux 1198 SS 70
KROLAC 254 XX 52 | 52 | Ксилол | 19 | -бесцветный -эластичный -средняя устойчивость к хим воздействию -высокая УФ стойкость | -2K покрытия по дереву, пластики и основная промышленность
KROLAC 263 XS 60 | 60 | Ксилол/ бутилацетат | 42 | -бесцветный -высокий блеск -достаточно быстрое высыхание -хорошая адгезия к стали, дереву, - пластики, акриловые автопокры-ия и полиэфирные подложки -эластичный -устойчивость к хим и УФ воздейст. | -быстрая сушка прозрачных автопокрытий и сплошных цветных -2K покрытия по дереву, пластики и основная промышленность | Setalux 1152 SS 60 DESMOPHEN A 365 BA/X Macrynal SM 510 N
KROLAC 263 SS 70 | 70 | Бутилацетат | 42 | -бесцветный -высокий блеск -достаточно быстрое высыхание -хорошая адгезия к стали, дереву, - пластики, акриловые автопокры-ия и полиэфирные подложки -эластичный -устойчивость к хим и УФ воздейст. | -быстрая сушка прозрачных автопокрытий и сплошных цветных -2K покрытия по дереву, пластики и основная промышленность | Setalux 1152 SS 60
KROLAC 295 SS 51 | 51 | Бутилацетат | 19 | -бесцветный -эластичный -быстрое высыхание -высокая УФ устойчивость -очень хорошая совместимость с различными смолами покрытий (АБС, МФ смола и др) | -покрытия по дереву пропитка, грунтовка,прозрачные покрытия и топкоуты. | Setalux 1184 SS 51 DESMOPHEN A 450 X
KROLAC 311 XX 55 | 55 | Ксилол | 18 | -бесцветный -эластичный | -2K покрытия по дереву, пластики | Setalux 1200 xx 55 DESMOPHEN 960 SN
|  |  |  | -высокая уф стойкость -очень хорошая адгезия к алюминию, цинку, сталь и трудным подложкам | -2K грунтовки для быстросохнущих автоэмалей, хорошая шлифуемость и очень хорошая адгезия
KROLAC 496 XB 50 | 50 | Ксилол/н.бутанол | - | --гибкая -высокая уф стойкость -очень хорошая совместимость ацетобутират, меламинформальдегидная смола и другие смолы для покрытий. | -Акриловые базовые покрытия для пластиков | Setalux 1385 XB 50
KROLAC 498 SS 50 | 50 | бутилацетат | 18 | -высоко глянцевая -гибкая -высокая УФ стойкость | -2K покрытия для дерева, пластиков
KROLAC 1022 XS 60 | 60 | ксилол/ бутилацетат | 12 | -высоко глянцевая -гибкая -высокая УФ стойкость - хорошая совместимость с другими смолами | -2K покрытия по дереву и пластиков
Насыщенные полиэфирные смолы
KROLAT 284 MX 60 |  | Ксилол/ solvesso 100/ метокси пропанол | - | -гибкая -высокая УФ стойкость -очень хорошая своместимость с ацетобутират целлюлозы (АБЦ), меламиноформальдегид (МФ) и другими смолами. | - Полиэфирные базовые покрытия по пластикам Полиэфирные / меламиновые грунтовки и верхние покрытия для автомобильной промышленности и промышленности. | Setal 173 MX 60
KROLAT 950 XX 70 |  | Ксилол | 3 | короткая масляная алкидная смола, глянцевая, гибкая,от средней до высокой УФ стойкости, хорошая совместимость с другими покрытиями смол, хорошие смачивающие свойства пигмента | ПУ грунтовки / герметики для металла и дерева, прозрачные / верхние покрытия для дерева,высококачественные алкидные /меламиновые промышленные покрытия | Setal 84 XX 70
KROLAT 279 SS 80 |  | бутилацетат | 42 | - очень гибкая - высокая стойкость к ультрафиолету - очень хорошая совместимость с смолами АБЦ, МФ и других покрытий. | Гибкая клейкая смола для всех типов полиуретана, грунтовок и верхних покрытий - Мягкие полиуретановые покрытия | Setal 84 SS 80 Desmophen 670 BA
ТЕРМОПЛАСТИЧНЫЕ АКРИЛОВЫЕ СМОЛЫ
KROLAC 7332 |  | Метилэтилкетон | 0 | -акриловый сополимер с хорошей растворимостью при комнатной температуре в ароматических соединениях, сложных эфирах и кетонах с высокой устойчивостью к спирту, высокая твердость и износостойкость | -пластиковые покрытия,аэрозольные краски,краски для разметки дорог, покрытия по дереву, защитные покрытия для цемента, трафаретные чернила | Neocryl 811
KROLAC ACS 725 |  | этил ацетат | 0 | -- низкомолекулярный акриловый сополимер в этилацетате с хорошей растворимостью при комнатной температуре в ароматических соединениях, сложных эфирах, кетонах -- Высокая стойкость к спирту и хорошая совместимость с виниловыми, НЦ, алкидными, акриловыми, эпоксидными, меламиновыми и хлорированными каучуковыми смолами. | Печатные краски (флексографическая, глубокая, трафаретная), пластиковые покрытия, лаки для вакуумных металлизированных поверхностей. Авторемонтные лаки, герметики, защитные покрытия для бетона, цемента.Краски для разметки дорог в сочетании с хлорированной резиной. | Neocryl B 725
KROLAC ACS 731 |  |  | 0 | -aкриловый мягкий сополимер в ксилоле и изо бутилацетате с хорошей растворимостью при комнатной температуре в ароматических соединениях, сложных эфирах, кетонах, изопропаноле и уайт-спирите | универсальные пигментные пасты от длинных масляных алкидов до систем НЦ, полиуретановых систем, эпоксидных смол, улучшение времени высыхания, сохранения глянца, цвета и блеска красок, промышленные покрытия, печатные краски, системы авторемонта, пластиковые покрытия, аэрозольные покрытия, печатные краски, защитные покрытия на цементе, бетоне, штукатурке | Neocryl B 731